## Диаграммы
Диаграммы состояния бетона по СП 52-101-2003 п.5.1.17 - 5.1.24 (отн. влажность 40-75%)
http://fordewind.org/
Относительные деформации (3-х линейная)
Eb, Мпа | 32500 | (табл.5.4) |  | I ПС |  |  |  | II ПС |  | п.5.1.21. Расчёт по прочности (I ПС)
Фи | 2.3 | (табл.5.5) |  | непродолж. |  | продолж. |  | непродолж. | продолж. | сжатие, непродолжительное действие нагрузки, 2-х линейная
|  |  |  | верт | гор | верт | гор |  |  | п.5.1.22. Расчёт образования трещин (II ПС)
|  |  | ε b2 | -0.0035 | -0.0035 | -0.0048 | -0.0048 | -0.0035 | -0.0048 | сж+раст., 3х-лин, непродолж.
| Мпа |  | ε b0 | -0.002 | -0.002 | -0.0034 | -0.0034 | -0.002 | -0.0034 | п.5.1.23. Деформации (без трещин) (II ПС)
Rb | 17 | (табл.5.2) | ε b1 | -0.0002824615 | -0.0003138462 | -0.0008389108 | -0.0009321231 | -0.0004061538 | -0.001340308 | сж+раст., 3х-лин, непродолж.+продолж.
Rbt | 1.15 | (табл.5.2) | 0 | 0 | 0 | 0 | 0 | 0 | 0 | п.5.1.23. Деформации (с трещинами) (II ПС)
Rb,n | 22 | (табл.5.1) | ε bt1 |  |  |  |  | 3.230769e-05 | 0.0001066154 | сж, 2х-лин, непродолж.+продолж.
Rbt,n | 1.75 | (табл.5.1) | ε bt0 |  |  |  |  | 0.0001 | 0.00024 | п.5.1.24. Раскрытие трещин (II ПС)
|  |  | ε bt2 |  |  |  |  | 0.00015 | 0.00031 | сж., 2х-лин, непродолж.
|  |  | Еb(нач) | 3312946 | 3312946 | 1003923.0 | 1003923.0 | 3312946 | 1003923.0
Rb | -1732.9256 |  | Напряжения (3-х линейная)
Rbt | 117.22732 |  |  | I ПС |  |  |  | II ПС
Rb,n | -2242.6096 |  |  | непродолж. |  | продолж.
Rbt,n | 178.3894 |  |  | верт | гор | верт | гор
|  |  | σ b2 | -1559.63304 | -1732.9256 | -1403.669736 | -1559.63304 | -2242.6096
|  |  | σ b0 | -1559.63304 | -1732.9256 | -1403.669736 | -1559.63304 | -2242.6096
не зависят от класса бетона |  |  | σ b1 | -935.779824 | -1039.75536 | -842.2018416 | -935.779824 | -1345.56576
зависят от класса бетона |  |  | 0 | 0 | 0 | 0 | 0 | 0
|  |  | σ bt1 |  |  |  |  | 107.03364
|  |  | σ bt0 |  |  |  |  | 178.3894
|  |  | σ bt2 |  |  |  |  | 178.3894
Еb | 3312946 |  | Относительные деформации (2-х линейная)
Еb,t | 1003923.0 |  |  | I ПС |  |  |  | II ПС
|  |  |  | непродолж. |  | продолж. |  | непродолж. | продолж.
|  |  |  | верт | гор | верт | гор
|  |  | ε b2 | -0.0035 | -0.0035 | -0.0048 | -0.0048 | -0.0035 | -0.0048
|  |  | ε b1 | -0.0015 | -0.0015 | -0.0028 | -0.0028 | -0.0015 | -0.0028
|  |  | 0 | 0 | 0 | 0 | 0 | 0 | 0
|  |  | ε bt1 |  |  |  |  | 8e-05 | 0.00022
|  |  | ε bt2 |  |  |  |  | 0.00015 | 0.00031
|  |  | Еb,red | 1039755.36 | 1155283.7 | 501310.62 | 557011.8 | 1495073.1 | 800932
Напряжения (2-х линейная)
|  |  |  | I ПС |  |  |  | II ПС
|  |  |  | непродолж. |  | продолж.
|  |  |  | верт | гор | верт | гор
|  |  | σ b | -1559.63304 | -1732.9256 | -1403.669736 | -1559.63304 | -2242.6096
|  |  | σ b | -1559.63304 | -1732.9256 | -1403.669736 | -1559.63304 | -2242.6096
|  |  | 0 | 0 | 0 | 0 | 0 | 0
|  |  | σ bt |  |  |  |  | 178.3894
|  |  | σ bt |  |  |  |  | 178.3894

## Характеристики бетона
Таблица 5.1
Вид сопротивления | Нормативные значения сопротивления бетона Rb,n и Rbt,n и расчетные значения сопротивления бетона для предельных состояний второй группы Rb,ser и Rbt,ser, МПа, при классе бетона по прочности на сжатие
| В10 | В15 | В20 | В25 | В30 | В35 | В40 | В45 | В50 | В55 | В60
Сжатие осевое (призменная прочность) Rb,n, Rb,ser | 7.5 | 11 | 15 | 18.5 | 22 | 25.5 | 29 | 32 | 36 | 39.5 | 43
Растяжение осевое Rbt,n, Rbt,ser | 0.85 | 1.1 | 1.35 | 1.55 | 1.75 | 1.95 | 2.1 | 2.25 | 2.45 | 2.6 | 2.75
Таблица 5.2
Вид сопротивления | Расчетные значения сопротивления бетона для предельных состояний первой группы Rb и Rbt, МПа, при классе бетона по прочности на сжатие
| В10 | В15 | В20 | В25 | В30 | В35 | В40 | В45 | В50 | В55 | В60
Сжатие осевое (призменная прочность) Rb | 6 | 8.5 | 11.5 | 14.5 | 17 | 19.5 | 22 | 25 | 27.5 | 30 | 33
Растяжение осевое Rbt | 0.56 | 0.75 | 0.9 | 1.05 | 1.15 | 1.3 | 1.4 | 1.5 | 1.6 | 1.7 | 1.8
Таблица 5.4
Значения начального модуля упругости бетона при сжатии и растяжении Еb, МПа 10-3, при классе бетона по прочности на сжатие
| В10 | В15 | В20 | В25 | В30 | В35 | В40 | В45 | В50 | В55 | В60
| 19 | 24 | 27.5 | 30 | 32.5 | 34.5 | 36 | 37 | 38 | 39 | 39.5
Таблица 5.5
Относительная влажность воздуха окружающей среды, % | Значения коэффициента ползучести jb,cr при классе бетона на сжатие
| В10 | B15 | В20 | В25 | В30 | В35 | В40 | В45 | В50 | В55 | В60
Выше 75 | 2.8 | 2.4 | 2 | 1.8 | 1.6 | 1.5 | 1.4 | 1.3 | 1.2 | 1.1 | 1
40 - 75 | 3.9 | 3.4 | 2.8 | 2.5 | 2.3 | 2.1 | 1.9 | 1.8 | 1.6 | 1.5 | 1.4
Ниже 40 | 5.6 | 4.8 | 4 | 3.6 | 3.2 | 3 | 2.8 | 2.6 | 2.4 | 2.2 | 2
Примечание - Относительную влажность воздуха окружающей среды принимают по СНиП 23-01 как среднюю месячную относительную влажность наиболее теплого месяца для района строительства.